## ЛОМ
АУСТЕНИТНЫЕ СТАЛИ
МАРКА СТАЛИ по AISI | Ближайший Аналог по ГОСТ | Содержание в % по массе
|  | C Углерод | Si Кремний | Mn Марганец | P макс. Фосфор | S Сера | N Азот | Cr Хром | Cu Медь | Mo Молибден | Nb Ниобий | Ni Никель | Прочие
201 | 12Х15Г9НД | ≤0,15 | ≤1,00 | 5,5 - 7,5 | 0.045 | ≤0,015 | 0,05 - 0,25 | 16,0 - 18,0 | - | - | - | 3,5 - 5,5 | -
304 | 08Х18Н10 | ≤0,07 | ≤1,00 | ≤2,00 | 0.045 | ≤0,015b | ≤0,11 | 17,5 - 19,5 | - | - | - | 8,0 - 10,5 | -
316 | 07Х17Н13М2 | ≤0,07 | ≤1,00 | ≤2,00 | 0.045 | ≤0,015b | ≤0,11 | 16,5 - 18,5 | - | 2,00 - 2,50 | - | 10,0 - 13,0 | -
321 | 08Х18Н10Т | ≤0,08 | ≤1,00 | ≤2,00 | 0.045 | ≤0,015b | - | 17,0 - 19,0 | - | - | - | 9,0 - 12,0 | Ti:5хC-0,70
ФЕРРИТНЫЕ СТАЛИ
МАРКА СТАЛИ по AISI | Ближайший Аналог по ГОСТ | Содержание в % по массе
|  | C макс Углерод | Si макс Кремний | Mn макс Марганец | P макс. Фосфор | S макс Сера | N макс Азот | Cr Хром | Mo Молибден | Nb Ниобий | Ni Никель | Ti Титан | Прочие
409 | 08Х12Т1 | 0.03 | 1 | 1 | 0.04 | 0.015 | - | 10,5 - 12,5 | - | - | - | [6х(C+N)]-0,65 | -
430 | 12Х17 | 0.08 | 1 | 1 | 0.04 | 0,015b | - | 16,0 - 18,0 | - | - | - | - | -
439 | 08Х17Т | 0.05 | 1 | 1 | 0.04 | 0,015b | - | 16,0 - 18,0 | - | - | - | [4х(C+N)+0,15]-0,80 | -
В НАЛИЧИИ НА СИСТЕМНОЙ ОСНОВЕ
ИНФОРМАЦИЯ О НАЛИЧИИ ПО ЗАПРОСУ
ВИД ЛОМОВ.
НА СИСТЕМНОЙ ОСНОВЕ:
Трубы; Кромка, образующаяся при резке рулонов.
Стружка, образующаяся при сняти грата.
ПЕРИОДИЧЕСКИ:
Рулоны; Штрипсы; Листы.